## Sheet1
附件2
项目（政策）资金绩效自评表
（2021年度）
专项（项目）名称 |  |  | 正德环保公司第二批市级科技计划项目经费
项目主管单位 |  |  | 攀枝花市西区科学技术局
项目实施单位 |  |  | 攀枝花正德环保新材料科技开发有限公司
项目资金 （万元） |  |  |  | 全年预算数 | 实际完成数 | 执行率（%）
|  |  | 年度资金总额： | 5 | 5 | 100%
|  |  | 其中：上级财政资金 | 5 | 5 | 100%
本级财政资金
其他资金
总 体 目 标 | 年度设定目标 |  |  | 实际完成情况
| 钒钛磁铁矿预还原的金属化率到达85%以上，精深还原熔分后铁水成分为C>3.3%，V >0.35%，P≤0.06%，S≤0.03%，熔分后得到的富钛渣中TiO2含量超过45%。 |  |  | 钒钛磁铁矿预还原的最佳工艺参数组合为：预还原温度为1250℃，预还原时间为25min，配碳量n(C)/n(O)=1.3，最大金属化率为92.12%；熔分后渣中的TiO2的含量为47.12wt.%，FeO含量为3.35 wt.%，金属中Fe和V的最大含量分别为：92.87%和0.51%。
绩 效 指 标 | 一级 指标 | 二级指标 | 三级指标 | 年度指标值 | 实际完成数 | 完成率（%） | 未完成原因和改进措施
| 项目完成 | 数量指标 | 指标1：发表学术论文1篇 | 发表学术论文1篇 | 1篇 | 100%
|  | 质量指标 | 指标1：优化钒钛磁铁矿预还原-富氧喷煤高能密度终还原熔分工艺的相关技术参数 | 优化钒钛磁铁矿预还原-富氧喷煤高能密度终还原熔分工艺的相关技术参数 | 已获得项目任务要求技术指标：精深还原熔分后铁水成分为C>3.3%，V >0.35%，P≤0.06%，S≤0.03%，熔分后得到的富钛渣中TiO2含量超过45% | 100%
|  |  | 指标:2：完成钒钛磁铁矿气基预还原热力学计算和预还原的实验室研究 | 完成钒钛磁铁矿气基预还原热力学计算和预还原的实验室研究 | 已获得热力学计算结果
|  |  | 指标3：根据实验研究结果为指导，开展钒钛磁铁矿球团回转窑-竖炉预还原和终还原熔分的半工业化实验研究 | 根据实验研究结果为指导，开展钒钛磁铁矿球团回转窑-竖炉预还原和终还原熔分的半工业化实验研究 | 开展了钒钛磁铁矿球团回转窑-竖炉还原和终还原熔分的半工业化实验研究
|  | 时效指标 | 指标1：2021年全年 | 按年度计划进行 | 2021年底完成 | 100%
|  | 成本指标 | 指标1：含钒新产品和高品质富钛料 | 实验材料成本5万元 | 共计5万元 | 100%
|  | 社会效益 指标 | 指标1：开发一种钒钛磁铁矿新处理工艺 | 开发一种钒钛磁铁矿新处理工艺 | 实现钒钛磁铁矿分离富集Fe、V和Ti | 100%
|  | 生态效益 指标 | 指标1：减少炼焦环节 | 减少炼焦环节 | 还原过程中未采用焦炭 | 100%
|  |  | 指标2：减少传统烧结环节 | 减少传统烧结环节 | 采用球团工艺进行球团制备
|  | 可持续影响 指标 | 指标1：减少冶炼过程中C排放 | 减少冶炼过程中C排放 | 新工艺中不需要炼焦，能够减少C排放 | 100%
| 满意度指标 | 满意度指标 | 指标1：企业满意度 | 攀枝花正德环保新材料科技开发有限公司 | 满意度95% | 100%
|  |  | 指标2：企业满意度 | 攀枝花学院 | 满意度95% | 100%
|  |  | 指标3：企业满意度 | 攀枝花水钢红发矿业有限公司 | 满意度95% | 100%